## Blad1
Koppar (Cu) 0,21mm |  |  | Mässing 0,22mm
| Linjärt Kontaktdon | Kvadratiskt Kontaktdon |  | Linjärt Kontaktdon | Kvadratiskt Kontaktdon
Mätning nr | Uppmätt Ytresisitivitet (μΩ∙m) | Uppmätt Ytresisitivitet (μΩ∙m) | Mätning nr | Uppmätt Ytresisitivitet (μΩ∙m) | Uppmätt Ytresisitivitet (μΩ∙m)
1 | 0.0229 | 0.005314 | 1 | 0.0731 | 0.0326
2 | 0.0243 | 0.005224 | 2 | 0.072 | 0.03
3 | 0.0245 | 0.005463 | 3 | 0.0733 | 0.0306
4 | 0.0239 | 0.005516 | 4 | 0.0758 | 0.032
5 | 0.0233 | 0.00546 | 5 | 0.0738 | 0.0306
6 | 0.0245 | 0.005498 | 6 | 0.0751 | 0.0311
7 | 0.0246 | 0.005437 | 7 | 0.0768 | 0.0314
8 | 0.0236 | 0.005204 | 8 | 0.0761 | 0.0307
9 | 0.0235 | 0.005336 | 9 | 0.0747 | 0.0317
10 | 0.024 | 0.005396 | 10 | 0.0742 | 0.0312
Medelvärde | 0.02391 | 0.0053848 | Medelvärde | 0.07449 | 0.03119
Koppar (Cu) 0,21mm |  |  | Mässing 0,22mm
| Linjärt Kontaktdon | Kvadratiskt Kontaktdon |  | Linjärt Kontaktdon | Kvadratiskt Kontaktdon
Mätning nr | Uppmättmätt Ytresistans (mΩ/□) | Uppmättmätt Ytresistans (mΩ/□) | Mätning nr | Uppmättmätt Ytresistans (mΩ/□) | Uppmättmätt Ytresistans (mΩ/□)
1 | 0.109 | 0.025307 | 1 | 0.332 | 0.148
2 | 0.116 | 0.024877 | 2 | 0.327 | 0.137
3 | 0.116 | 0.026014 | 3 | 0.333 | 0.139
4 | 0.114 | 0.026265 | 4 | 0.345 | 0.146
5 | 0.111 | 0.025999 | 5 | 0.335 | 0.139
6 | 0.117 | 0.026179 | 6 | 0.341 | 0.142
7 | 0.117 | 0.025892 | 7 | 0.349 | 0.143
8 | 0.112 | 0.024783 | 8 | 0.346 | 0.139
9 | 0.112 | 0.025411 | 9 | 0.34 | 0.144
10 | 0.114 | 0.025697 | 10 | 0.337 | 0.142
Medelvärde | 0.1138 | 0.0256424 | Medelvärde | 0.3385 | 0.1419
Procentuell skillnad | 7.339% | 5.98% | Procentuell skillnad | 6.728% | 8.029%
Korrigerat medelvärde |  |  | Korrigerat medelvärde
Datum | 2024-11-19 |  | Datum | 2024-11-19
Guld (Au) 300nm |  |  | TiN (100nm)
| Linjärt Kontaktdon | Kvadratiskt Kontaktdon |  | Linjärt Kontaktdon | Kvadratiskt Kontaktdon
Mätning nr | Uppmätt Ytresisitivitet (μΩ∙m) | Uppmätt Ytresisitivitet (μΩ∙m) | Mätning nr | Uppmätt Ytresisitivitet (μΩ∙m) | Uppmätt Ytresisitivitet (μΩ∙m)
1 | 0.0374 | 0.0168 | 1 | 2.04 | 0.733
2 | 0.0374 | 0.0156 | 2 | 2.06 | 0.75
3 | 0.0379 | 0.0156 | 3 | 2.1 | 0.75
4 | 0.0379 | 0.0161 | 4 | 2.09 | 0.725
5 | 0.0385 | 0.0157 | 5 | 2.15 | 0.731
6 | 0.0386 | 0.0155 | 6 | 2.12 | 0.714
7 | 0.0386 | 0.0157 | 7 | 2.05 | 0.728
8 | 0.0383 | 0.0162 | 8 | 2.06 | 0.719
9 | 0.0387 | 0.0162 | 9 | 2.09 | 0.738
10 | 0.0388 | 0.0155 | 10 | 2.09 | 0.739
Medelvärde | 0.03821 | 0.01589 | Medelvärde | 2.085 | 0.7327
Guld (Au) 300nm |  |  | TiN (100nm)
| Linjärt Kontaktdon | Kvadratiskt Kontaktdon |  | Linjärt Kontaktdon | Kvadratiskt Kontaktdon
Mätning nr | Uppmättmätt Ytresistans (mΩ/□) | Uppmättmätt Ytresistans (mΩ/□) | Mätning nr | Uppmättmätt Ytresistans (mΩ/□) | Uppmättmätt Ytresistans (mΩ/□)
1 | 125 | 56 | 1 | 20400 | 7330
2 | 125 | 51.9 | 2 | 20600 | 7500
3 | 126 | 52 | 3 | 21000 | 7500
4 | 126 | 53.8 | 4 | 20900 | 7250
5 | 128 | 52.4 | 5 | 21500 | 7310
6 | 129 | 51.6 | 6 | 21200 | 7140
7 | 129 | 52.3 | 7 | 20500 | 7280
8 | 128 | 54.1 | 8 | 20600 | 7190
9 | 129 | 54.2 | 9 | 20900 | 7380
10 | 129 | 51.7 | 10 | 20900 | 7390
Medelvärde | 127.4 | 53 | Medelvärde | 20850 | 7327
Procentuell skillnad | 3.2% | 8.527% | Procentuell skillnad | 5.392% | 5.042%
Korrigerat medelvärde |  |  | Korrigerat medelvärde
Datum | 2024-11-14 |  | Datum | 2024-11-14
Rostfritt Stål 0,05mm |  |  | Rostfritt Stål 0,1mm
| Linjärt Kontaktdon | Kvadratiskt Kontaktdon |  | Linjärt Kontaktdon | Kvadratiskt Kontaktdon
Mätning nr | Uppmätt Ytresisitivitet (μΩ∙m) | Uppmätt Ytresisitivitet (μΩ∙m) | Mätning nr | Uppmätt Ytresisitivitet (μΩ∙m) | Uppmätt Ytresisitivitet (μΩ∙m)
1 | 0.754 | 0.351 | 1 | 0.801 | 0.379
2 | 0.753 | 0.352 | 2 | 0.796 | 0.361
3 | 0.768 | 0.353 | 3 | 0.802 | 0.358
4 | 0.762 | 0.352 | 4 | 0.8 | 0.364
5 | 0.742 | 0.357 | 5 | 0.796 | 0.346
6 | 0.785 | 0.363 | 6 | 0.797 | 0.356
7 | 0.761 | 0.348 | 7 | 0.799 | 0.351
8 | 0.757 | 0.352 | 8 | 0.797 | 0.357
9 | 0.737 | 0.349 | 9 | 0.787 | 0.362
10 | 0.742 | 0.357 | 10 | 0.812 | 0.36
Medelvärde | 0.7561 | 0.3534 | Medelvärde | 0.7987 | 0.3594
Rostfritt Stål 0,05mm |  |  | Rostfritt Stål 0,1mm
| Linjärt Kontaktdon | Kvadratiskt Kontaktdon |  | Linjärt Kontaktdon | Kvadratiskt Kontaktdon
Mätning nr | Uppmättmätt Ytresistans (mΩ/□) | Uppmättmätt Ytresistans (mΩ/□) | Mätning nr | Uppmättmätt Ytresistans (mΩ/□) | Uppmättmätt Ytresistans (mΩ/□)
1 | 15.1 | 7.02 | 1 | 8.01 | 3.79
2 | 15.1 | 7.04 | 2 | 7.96 | 3.61
3 | 15.4 | 7.07 | 3 | 8.02 | 3.58
4 | 15.2 | 7.04 | 4 | 8 | 3.64
5 | 14.8 | 7.13 | 5 | 7.96 | 3.46
6 | 15.7 | 7.26 | 6 | 7.97 | 3.56
7 | 15.2 | 6.97 | 7 | 7.99 | 3.51
8 | 15.1 | 7.03 | 8 | 7.97 | 3.57
9 | 14.7 | 6.99 | 9 | 7.87 | 3.62
10 | 14.8 | 7.14 | 10 | 8.12 | 3.6
Medelvärde | 15.11 | 7.069 | Medelvärde | 7.987 | 3.594
Procentuell skillnad | 6.803% | 4.161% | Procentuell skillnad | 3.177% | 9.538%
Korrigerat medelvärde |  |  | Korrigerat medelvärde
Datum | 2024-11-19 |  | Datum | 2024-11-14
Ta 80nm
| Linjärt Kontaktdon | Kvadratiskt Kontaktdon
Mätning nr | Uppmätt Ytresisitivitet (μΩ∙m) | Uppmätt Ytresisitivitet (μΩ∙m)
1
2
3
4
5
6
7
8
9
10
Ta 80nm
| Linjärt Kontaktdon | Kvadratiskt Kontaktdon
Mätning nr | Uppmättmätt Ytresistans (mΩ/□) | Uppmättmätt Ytresistans (mΩ/□)
1
2
3
4 | OUT OF RANGE
5
6
7
8
9
10
Procentuell skillnad
Korrigerat medelvärde
Datum
https://www.myonlinetraininghub.com/embedding-excel-dashboards-in-a-web-page